## Sheet1
Unidad geotécnica | Descripción Muestra | Ensayo geotecnia | Profundidad inicial | ISPT_INC1 | ISPT_INC2 | ISPT_INC3 | ISPT_INC4 | SPT (valores centrales) | MI (valores centrales) | 20 | 5 | 2 | 0.4 | 0.08 | Tamiz Grava | Tamiz Arena | Tamiz Finos | LL | LP | IP | Clasificación USCS | MO | SU | Sulfatos (mg/kg de suelo) Media. | Grado acidez (ml/kg de suelo seco) Medio | YE | SS | % CO3CA | Descripción Muestra | Ensayo geotecnia | Profundidad inicial | Peso específico | Densidad Seca Kn/m3 | Densidad Húmeda KN/m3 | Humedad | RCS (kpa) | Tipo Ensayo con drenaje | Ángulo de Rozamiento con denaje | Cohesión KPa con drenaje | Tipo Ensayo sin drenaje | Ángulo de Rozamiento sin denaje | Cohesión KPa sin drenaje | Descripción Muestra | Ensayo geotecnia | Profundidad inicial | Indice de Poros | Presión de Preconsolidación (kPa) | Presión Hinchamiento | HL | Calificación | COL | Tipo Proctor | ρ KN | W | CBR | CBR 95%
UG-01 | S-01 | SPT | 3 | 4 | 7 | 7 |  | 14 | [20 empty] | S-01 | SPT | 3 | [11 empty] | S-01 | SPT | 3
UG-02 | S-01 | MI | 4 | 4 | 6 | 8 | 10 |  | 14 | [19 empty] | S-01 | MI | 4 | [11 empty] | S-01 | MI | 4
UG-02 | S-01 | MI | 6 | 5 | 7 | 9 | 14 |  | 16 | 100,0 | 100,0 | 100,0 | 99,8 | 98,1 | 0,0 | 1,9 | 98,1 | 76,4 | 29,2 | 47,2 | CH | [7 empty] | S-01 | MI | 6 |  | 14,51 | 18,34 | 26,70 | 150 | [6 empty] | S-01 | MI | 6 |  |  | 39,23
UG-02 | S-01 | SPT | 6.6 | 5 | 7 | 10 |  | 17 | [20 empty] | S-01 | SPT | 6.6 | [11 empty] | S-01 | SPT | 6.6
UG-02 | S-01 | MI | 9 | 13 | 19 | 22 | 29 |  | 41 | 100,0 | 100,0 | 100,0 | 100,0 | 97,4 | 0,0 | 2,6 | 97,4 | 62,2 | 32,3 | 29,8 | MH |  |  | 0,00 | 0,00 |  |  |  | S-01 | MI | 9 |  | 15,69 | 19,52 | 24,57 | 380 | [6 empty] | S-01 | MI | 9
UG-02 | S-01 | SPT | 9.6 | 8 | 13 | 20 |  | 33 | [20 empty] | S-01 | SPT | 9.6 | [11 empty] | S-01 | SPT | 9.6
UG-02 | S-01 | TP | 11.75 | [25 empty] | S-01 | TP | 11.75 | [11 empty] | S-01 | TP | 11.75
UG-02 | S-01 | SPT | 12 | 10 | 17 | 21 |  | 38 | [20 empty] | S-01 | SPT | 12 | [11 empty] | S-01 | SPT | 12
UG-03 | S-01 | TP | 14.25 | [6 empty] | 100,0 | 100,0 | 100,0 | 100,0 | 98,1 | 0,0 | 1,9 | 98,1 | 72,0 | 27,2 | 44,8 | CH |  |  | 2588,05 | 0,00 |  |  |  | S-01 | TP | 14.25 |  | 17,06 | 20,10 | 17,82 | 505 | [6 empty] | S-01 | TP | 14.25
UG-03 | S-01 | SPT | 14.55 | 11 | 17 | 24 |  | 41 | [20 empty] | S-01 | SPT | 14.55 | [11 empty] | S-01 | SPT | 14.55